## Balance de 4 productos
| F= | 1500
Ensayo
|  |  | Producto | %Cu | %Zn | %Pb
|  |  | Cabeza | 0.72 | 0.9 | 0.87
|  |  | Conc.Cu | 25.25 | 7.02 | 11.92
|  |  | Conc.Zn | 12.14 | 41.65 | 8.12
|  |  | Conc.Pb | 4.81 | 4.09 | 48.49
|  |  | Relave | 0.03 | 0.08 | 0.09
0.2525
0.1214
0.0481
0.0003
Paso 1 -->
[6 empty] | C1 | C2 | C3 | R |  | INGRESO
[5 empty] | Matriz | 1 | 1 | 1 | 1 | = | 1500
[6 empty] | 0.2525 | 0.1214 | 0.0481 | 0.0003 | = | 10.8
[6 empty] | 0.0702 | 0.4165 | 0.0409 | 0.0008 | = | 13.5
[6 empty] | 0.1192 | 0.0812 | 0.4849 | 0.0009 | = | 13.05
Paso 2 -->
[5 empty] | INV.MATRIZ | -4.647894e-05 | 4.463734 | -1.234965 | -0.3385215
[6 empty] | -0.001766701 | -0.6503719 | 2.624643 | -0.1532239
[6 empty] | -0.001555032 | -0.9831298 | -0.1336001 | 2.174279
Paso 3--> | [5 empty] | 1.003368 | -2.830232 | -1.256078 | -1.682533
[5 empty] | C1 | 27.04888
[5 empty] | C2 | 23.75903
[5 empty] | C3 | 13.62039
[5 empty] | R | 1435.572
[5 empty] | F (total) | 1500
|  |  |  | LEYES |  |  | CONTENIDO ,TMS |  |  | % DISTRIBUCIÓN
| PRODUCTOS | PESO, TMS | % PESO | %Cu | %Zn | %Pb | Cu | Zn | Pb | Cu | Zn | Pb | RATIO
| F | 1500 | 100 | 0.72 | 0.9 | 0.87 | 10.8 | 13.5 | 13.05 | 100 | 100 | 100
| Conc.Cu | 27.04888 | 1.803258 | 25.25 | 7.02 | 11.92 | 6.829841 | 1.898831 | 3.224226 | 63.23927 | 14.06542 | 24.70671 | 55.45517
| Conc.Zn | 23.75903 | 1.583936 | 12.14 | 41.65 | 8.12 | 2.884347 | 9.895638 | 1.929234 | 26.70691 | 73.30102 | 14.7834 | 63.13388
| Conc.Pb | 13.62039 | 0.9080258 | 4.81 | 4.09 | 48.49 | 0.6551406 | 0.5570739 | 6.604526 | 6.066117 | 4.126473 | 50.60939 | 110.129
| R | 1435.572 | 95.70478 | 0.03 | 0.08 | 0.09 | 0.4306715 | 1.148457 | 1.292015 | 3.987699 | 8.507092 | 9.900495
[10 empty] | 100 | 100 | 100
Se tiene el siguiente reporte del ensayo químico realizado a una muestra de mena que contiene Cu, Zn y Pb. Con un alimento de 1500 TMS
Se sabe:
Balance total:
F= C1+C2+ C3+ R ...(1)
Balance Parcial , a:
aF= a1C1+ a2C2+a3C3+a4R ...(2)
Balance Parcial , b:
bF= b1C1+ b2C2+b3C3+b4R ...(3)
Balance Parcial , c:
cF= c1C1+ c2C2+c3C3+c4R ...(4)
Solución
Se arma la matriz a partir de los coeficientes del balance total y balance parcial.
Como es un balance de 4 productos, se forma una matriz de 4x4.
Esta matriz formada se iguala otra matriz de 4x1, cuyos valores reflejan el ingreso del mineral multiplicado por su coeficientes
Se calcula la matriz inversa
Se multiplica la matriz inversa por la matriz del ingreso. Cual nos dará una matriz de 4x1
Los resultados de la matriz 3x1 son los contenidos del C1, C2 y R.